## ekopol
Характеристики плит теплых полов Экопол
Обозначение | ЭКОПОЛ 30 | ЭКОПОЛ 20 | ЭКОПОЛ 1
Артикул | 2103 | 2102 | 2101
Диаметр трубки, мм | 14-17 | 14-17 | 14-17
Звукоизоляция, dB | 28 | 30 | нет данных
теплопроводность плит в сухом состоянии при температуре 25+/- 5°С не более; W/mK | 0.037 | 0.037 | нет данных
РД-значение (тепловое сопротивление) m2 K / W | 0.75 | 0.55 | нет данных
Прочность на сжатие при 10 % - ной деформации, кПа, не менее | 200 | 200 | нет данных
Предел прочности при изгибе, кПа, не менее | 180 | 180 | нет данных
растер при прямой укладке, мм | 50 | 50 | 50
растер при диагональной укладке, мм | 70 | 70 | 70
размер плиты, мм | 1100х800х30 | 1100х800х20 | 1100х800х1
площадь плиты полезная, м2 | 0.88 | 0.88 | 0.88
Толщина теплоизолирующего слоя марка ППС30-Т, мм | 30 | 20 | отсутствует
Плотность теплоизолирующего слоя, ППС30-Т: кг/м3 | 30 | 30 | отсутствует
Материал теплоизолирующего слоя | пенополистирол | пенополистирол | отсутствует
Материал пленки | полистирол | полистирол | полистирол
размер пленки с учетом нахлеста, мм | 1150x850 | 1150x850 | 1150x850
цвет пленки | черный | черный | черный
Высота бобышек, мм | 18 | 18 | 18
Высота плиты общая, мм | 48 | 38 | 19
Вес плиты, кг | 1.45 | 1.2 | 0.6
Поставка в упаковке (Д х Ш х В), мм | 1220 х870 х 444 | 1220 х 870 х 333 | 1220 х 870 х 246
Количество в упаковке, шт. | 10 | 10 | 20
Вес упаковки, кг. | 14.8 | 12.3 | 12.3
Полезная площадь плит в коробке м2 | 8.8 | 8.8 | 15.84
Возможность фиксации трубки при укладке | да | да | да
Цена для оптовых покупателей без скидки | 317 | 288 | 228
Цена для оптовых покупателей со скидкой (от 1000 м2), шт | 248.75 | 226.67 | 157.56
• строительный класс В2 согласно DIN 4102;
• класс огнестойкости Е, согласно DIN EN 13501;
• соответствует требованиям СТО 99617898-001-2017
• соответствует требованиям ГОСТ 16381-77 и ГОСТ 17177-94
• срок гарантии 99 лет, материал не подвергается изменениям в течении времени и сохраняет свои свойства в процессе эксплуатации
согласно СТО 99617898-001-2017 при не допускается применение плит из ППС на полу плотностью менее 25 кг/м3
отсутствует потребность в скобах для крепления трубок и затрат времени на крепление скоб, экономия составляет около 25 руб. м2

## ekopol ctepler C (hidden)
Характеристики плит теплых полов
Обозначение | ЭКОПОЛ Степлер С 20 | ЭКОПОЛ Степлер С 30 | ЭКОПОЛ Степлер С 50
Артикул | 2004 | 2005 | 2006
Звукоизоляция | 28 dB | 28 dB | 29 dB
теплопроводность W/mK | 0.035 | 0.035 | 0.035
РД-значение (тепловое сопротивление) m2 K / W | 0.57 | 0.86 | 1.429
полезная площадь плиты | 2,4 м2 | 2,4 м2 | 2,4 м2
размер плиты, мм | 1000х2400 | 1000х2400 | 1000х2400
Толщина теплоизолирующего слоя, мм | 20 | 30 | 50
Материал теплоизолирующего слоя | EPS | EPS | EPS
Поставка в коробке (Д х Ш х В), мм | 1000 х1200 х 200 | 1000 х1200 х 240 | 1000 х1200 х 300
Количество в упаковке, м2 | 12 | 9.6 | 7.2
Количество коробок на поддоне, шт. | 10 | 10 | 8
площадь плит на поддоне м2 | 144 | 96 | 57.6
цена руб./м2 без НДС | 360 | 380 | 410.2
цена руб./м2 с НДС | 424.8 | 448.4 | 484.036
оптовым покупателям скидки до 35%

## ekopol stepler R (hidden)
Характеристики плит теплых полов
Обозначение | ЭКОПОЛ Степлер Р 20 | ЭКОПОЛ Степлер Р 30 | ЭКОПОЛ Степлер Р 50
Артикул | 2007 | 2008 | 2009
Звукоизоляция | 28 dB | 28 dB | 29 dB
теплопроводность W/mK | 0.035 | 0.035 | 0.035
РД-значение (тепловое сопротивление) m2 K / W | 0.57 | 0.86 | 1.429
ширина плиты, мм | 1000 | 1000 | 1000
Толщина теплоизолирующего слоя, мм | 20 | 30 | 50
Материал теплоизолирующего слоя | EPS | EPS | EPS
длина в упаковке, м | 1х15 | 1х12 | 1х8
Количество в упаковке, м2 | 15 | 12 | 8
цена руб./м2 без НДС | 360 | 380 | 410.2
цена руб./м2 с НДС | 424.8 | 448.4 | 484.036
оптовым покупателям скидки до 35%