## Лист1
П Р А Й С - Л И С Т на продукцию из ячеистого бетона (газобетона) автоклавного твердения ТОО «Темирстройиндустрия», 101403 г. Темиртау, ул. Мичурина, 10
Размеры, мм | Цена в тенге за 1 м3 | Основные характеристики
|  | Плотность, кг/м3 | Класс (марка) бетона по прочности на сжатие | Кол-во блоков | Марка по морозостой-кости | Теплопро-водность, Вт/м0С
в 1 м3 изделия, шт
Блоки стеновые мелкие ДЛЯ НАРУЖНЫХ СТЕН
600х300х200 |  | Д 600 | В 1.5 (М25) | 27.8 | F 25 | 0,13 - 0,14
В 2 (М25)
|  | Д 700 | В 2 (М25) |  |  | 0,15 - 0,18
600х300х250 | 15000 | Д 600 | В 1,5 (М25) | 22.2 |  | 0,13 - 0,14
В 2 (М25)
|  | Д 700 | В 2 (М25) |  |  | 0,15 - 0,18
400х400х200 |  | Д 600 | В 1.5 (М25) | 27.8 |  | 0,13 - 0,14
400х200х200 |  |  | В 2 (М25) | 6.9
(добор) |  | Д 700 | В 2 (М25) |  |  | 0,15 - 0,18
Блоки стеновые мелкие ДЛЯ ВНУТРЕННИХ СТЕН
600х500х120 | 15000 | Д 450 | В 1 (М15) | 27.8 | F 15 | _
|  | Д 500 | В 1 (М15)
600х500х150 |  | Д 450 | В 1 (М15) | 22.2
|  | Д 500 | В 1 (М15)
Изделия теплоизоляционные
600х500х150 | 15000 | Д 400 | В 1 (М15) | 22.2 |  | 0,09–0,104
Утеплитель насыпной (газобетонная крошка) | 5000 | до Д 600 |  |  |  | 0.08-0.93 ± 7% по ГОСТ 7076
СПЕЦИАЛЬНОЕ ПРЕДЛОЖЕНИЕ
Газобетонный блок (НЕКОНДИЦИЯ) | 8000
Тел: 8 -778-606-66-60; 8-701-488-44-00;
8-700-777-75-57; 8-700-320-44-15.