## Лист1
"Согласовано" |  |  |  | "Утверждаю"
Ген. директор ТОО "ЮП" |  |  |  | Президент ТОО "ЮП"
__________________________ |  |  |  | __________________________
Чиканова С.В. |  |  |  | Абрамов А.И.
050043, РК, г. Алматы, м-н «Орбита»-3, д. 52; тел./факс: +7(727) 239 47 77, www.perlite.kz e-mail: info@perlite.kz, sales@perlite.kz
П Р А Й С - Л И С Т
Наименование продукции | Назначение | Характеристика | ед. изм. | Цена EXW с уч. НДС, в тг.
|  |  |  | до 100 м3 | от 100 м3 до 300 м3 | от 300 м3 до 600 м3 | свыше 600 м3
Вспученный перлит М75, ГОСТ 10832-2009 | Применяется в строительстве для производства формованных теплоизоляционных изделий, как компонент сухих строительных смесей, как добавка бетон для повышения теплопроводности, огнестойкости и звукоизоляции, как теплоизолирующая засыпка стен, потолков и полов зданий, как заполнитель при производстве красок, линолеума, гибких кровельных материалов, в составе смесей для тепловой изоляции энергетического оборудования с Т поверхности более 900 С. В металлургии как теплоизолятор, как компонент смеси для изготовления литьевых форм. В криогенике как теплоизолятор, рабочий режим от -200С до +900С. | Насыпная плотность - от 50 до 75 кг /куб.м., фракционный состав - от 0,16 до 1,25 мм. Негорючий. Огнестойкий. Пористость 79...90% Выдерживает температуру в диапазоне: — 200оС …900оС. Низкая теплопроводность: 0,043…0,053 Вт/мК. Гигроскопичный материал (способный поглощать влагу и отдавать ее наружу, не ухудшая своих свойств). | м3. | 18000 | 17500 | 17000 | договорная
Вспученный перлит М100, ГОСТ 10832-2009 |  | Насыпная плотность - от 75 до 100 кг /куб.м., фракционный состав - 0,16 до 2,5 мм Негорючий. Огнестойкий. Пористость 70…90%. Выдерживает температуру в диапазоне: — 200оС …900оС. Низкая теплопроводность: 0,043…0,053 Вт/мК. Гигроскопичный материал (способный поглощать влагу и отдавать ее наружу, не ухудшая своих свойств). | м3. | 18500 | 18000 | 17500 | договорная
Вспученный перлит М150 (Агроперлит), ГОСТ 10832-2009 | Применяется как разрыхлитель почв, для удержания влаги, как субстракт для выращивания рассады цветочных и овощных культур, для хранения корнеплодов, для строительства газонов, кортов, спортивных полей, как структуроприобразователь при подготовке почв в открытом грунте и т.д. | Насыпная плотность - от 100 до 150 кг/куб.м., фракционный состав - от 1,25 до 5,0 мм. Негорючий. Огнестойкий. Пористость 70…90%. Выдерживает температуру в диапазоне: — 200оС …900оС. Низкая теплопроводность: 0,043…0,053 Вт/мК. Гигроскопичный материал (способный поглощать влагу и отдавать ее наружу, не ухудшая своих свойств). | м3. | 30000 | 27000 | 25000 | договорная
Примечание: Цены корректируются от курса у.е. на текущий день